## Sheet1
兰 州 兰 石 铸 锻 有 限 责 任 公 司 LANZHOU LS CASTING AND FORGING TREATMENT CO.,LTD
质 量 证 明 书 FORGING QUALITY CERTIFICATE
ISO9001:2008BVQI S.A certificate Number : 00512Q20063R5L
编号：Iden.No.: 1707300
零件标记 Part Mark |  | 零件图号 Drawing No. |  |  | 零件名称 Part Name |  |  |  | 材质 Material |  |  | 件数 Qt′y |  | 本 卡 片 一 式 两 份 随 锻 件 生 产 过 程 传 递 ， 最 终 检 验 合 格 后 ， 第 一 页 随 货 发 出 交 用 户 存 档 ， 第 二 页 检 查 员 存 档 。
1707300-01~04 |  | 140.01.25.11 |  |  | 螺栓 Bolt |  |  |  | 35CrMo |  |  | 4
化学成分% Chemical Composition | 熔炼炉号: Heat No. |  | B17-006 |  | 材检号: Check No. |  | GD1706-ZG-1 |  | 复验报告编号 Test Report No.
元素 Element | C | Si | Mn | P | S | Cr | Ni | Cu | Mo
要求含量（熔炼） Ladle Analysis Specified | 0.32 ~ 0.40 | 0.17 ~ 0.37 | 0.40 ~ 0.70 | ≤0.035 | ≤0.035 | 0.80 ~ 1.10 | ≤0.30 | ≤0.30 | 0.15 ~ 0.25
实际含量（熔炼） Ladle Analysis Measured | 0.34 | 0.32 | 0.52 | 0.007 | 0.003 | 0.91 | 0.11 | 0.12 | 0.2
实测含量（成品） Part Analysis
性能 | [8 empty] | 检查员： Inspector
热 处 理 Heat Treatment | [6 empty] | 金 相 Metallurgical Structure
炉 号 Batch No. |  | 状 态 Condition |  |  |  |  | 晶 粒 度 G.S. |  | 脆性夹杂物 B.I. |  | 塑形夹杂物 P.I. |  | 总 和 Total
QⅣ17-7-10 |  | Q+T
力 学 性 能 Physical Properties | [6 empty] | 报 告 编 号 : Test Report No. |  |  | LX1805-0832
| ReL (σs) (MPa) | Rm (σb) (MPa) | A (δ) ﹪ | Z (Ψ) ﹪ | 冲击 Akv Impact Energy J | [7 empty] | 硬度 Hardness HBW
[5 empty] | 室温 Ambient-Temp |  |  |  | -20 ℃
[5 empty] | 低 L | 中 M | 高 U | 平均 Ave. | 低 L | 中 M | 高 U | 平均 Ave.
要求数据 Value Required | ≥540 | ≥735 | ≥15 | ≥45 | [7 empty] | ≥42 | 207-269
实测数据 Value Measured | 643 | 817 | 25 | 66 |  |  |  |  | 57.3 | 61 | 75.5 |  | 246
无损检测 NDE | UT □ |  | PT □ |  | MT □ |  | 无损检测标准 Standard of NDE
简要说明 Description | 附 份数 附 份数 附 份数 | [7 empty] | 锻造比 |  | ≥3.5
[5 empty] | 检查员： Inspector |  |  |  | 日期 Date: |  |  | 2018.5.25
检验结果 Conclusion | 检查工程师 Examination Engineer | [6 empty] | 质量部门签章 Sign of Examination Depart
代号 Abbreviations
A-退火 Annealing | N-正火 Normalizing |  |  |  |  | T-回火 Tempering |  |  |  | Q-淬火 Quenching
G.S-晶粒度 Grain Size | B.I-脆性夹杂物 Brittle Inclusio | [5 empty] | P.I-塑形夹杂物 Plastic Inclusio